## 控制计划
控制计划 · P-CAB-02 户外机柜
文件编号：CP-CAB02 · 版本：V2.2（2026-07-22 生效）· 编制：质量部 李工 · 依据：工艺卡 RT-CAB-02 V3.1 / 图纸 DWG-CAB-02 Rev.C
工序号 | 工序名称 | 控制参数/特性 | 规格与公差 | 特性分级 | 测量方法/量具 | 样本量与频次 | 反应计划
OP20 | 激光切割 | 激光功率 | 2200 W（2100-2300） | — | 设备面板读数 | 每批首件记录 | 超范围停机调机，通知工艺
OP40 | 折弯成型 | 折弯角度 | 90° ±0.5° | — | 角度尺 | 首件 + 每 10 件 | 超差停机，重设补偿量
OP50 | 点焊定位 | 点焊电流 | 6.5 kA（6.2-6.8） | — | 焊接电流表 | 每班校验1 次 | 停机校验设备，隔离本班产品
OP50 | 点焊定位 | 螺母柱铆压扭矩 | 8 N·m（7.5-8.5） | 关键 SC | 扭力扳手 | 每件校验 | 停机，返工重铆，通知班组长
OP60 | CO₂ 满焊 | 焊接电流 | 200 A（190-210） | 关键 SC | 焊机数显 | 每 30 min 记录 | 停机调参，隔离上一时段产品，通知工艺
OP60 | CO₂ 满焊 | 焊接电压 | 24 V（23-25） | — | 焊机数显 | 每 30 min 记录 | 同上
OP60 | CO₂ 满焊 | 焊缝外观 | 无咬边· 咬边 ≤0.5mm | 关键 SC | 目视 + 焊缝量规 | 外观全检 | 不合格品隔离标识，返修后复检
OP60 | CO₂ 满焊 | 焊缝强度 | 角焊缝熔深 ≥1.6mm | 关键 SC | 破坏性抽检 | 每批首件 + 每 2h 抽 1 件 | 停线，追溯本时段全部产品
OP70 | 焊缝打磨 | 打磨等级 | GB/T 13914 普通级 | — | 目视 + 触感 + 对比样件 | 每批首件 + 巡检 5 件 | 超差返修，核对样件
OP80 | 焊后检验 | 关键尺寸 | 1800×800×600 ±1.5mm | — | CMM-800 | 每批抽 5 件 | 超差隔离批次，全检
说明：本控制计划 V2.2 已按工艺卡 V3.1 与图纸 Rev.C 更新（焊接电流 190-210A、铆压扭矩 8N·m、打磨普通级）。关键特性(SC)项须在作业指导书中醒目标注并写明检验频次与反应计划。