## 1-校验总览
作业指导书一致性校验报告
报告编号 | SOPAUD-2026-0805-01
校验对象 | SOP-WLD-CAB02焊接作业指导书 V2.4
产品 / 工序 | P-CAB-02 户外机柜箱体 / OP60箱体骨架焊接
校验日期 | 2026-08-05
校验人 | 工艺 · 陈工
复核人 | （待签）
一、参与校验的文件
文件名称 | 编号 | 版本 | 生效日期 | 来源部门 | 说明
作业指导书 | SOP-WLD-CAB02 | V2.4 | 2026-04-02 | 工艺部 / 车间现场 | 被校验对象
工艺路线卡 | RT-CAB-02 | V3.1 | 2026-07-20 | 工艺部 | 参数权威值来源
图纸技术要求 | DWG-CAB-02 | Rev.C | 2026-07-18 | 设计部 | 技术要求与公差来源
历史异常记录 | — | 2026-02~07 | — | 质量部 | 用于异常闭环
控制计划 | CP-CAB02 | V2.2 | 2026-07-22 | 质量部 | 连带影响检查
二、问题统计
问题类型 | 高 | 中 | 建议 | 小计 | 说明
依据文件过期 | 2 | 0 | 0 | 2 | 引用 Rev.A / V2.9，实际已到 Rev.C / V3.1
参数值偏差 | 1 | 1 | 0 | 2 | 焊接电流偏低 20A；打磨等级过严
无量化值 | 1 | 0 | 0 | 1 | "扭矩适当"未给数值与公差
栏位缺失 | 2 | 2 | 1 | 5 | 缺安全要求、缺异常处理、缺检验频次、关键特性未标注
合计 | 6 | 3 | 1 | 10
三、升版判定
判定条件 | 本次情况 | 是否触发
引用的依据文件跨大版本 | 图纸 Rev.A→Rev.C；工艺卡 V2.9→V3.1 | 触发
关键参数偏差 ≥ 3 处 | 电流、扭矩、打磨等级 = 3 处 | 触发
存在已致客诉或批量不良的偏差 | 打磨等级 → 客诉 CC-0620；电流 → 两次虚焊返修 | 触发
涉及安全要求变更 | 本次补充操作安全要求 | 触发
判定结论：重大升版 V2.4 → V3.0。须走文控审批 → 车间培训并留考核记录 → 首件确认 → 旧版回收作废。
注：本次校验未覆盖 PFMEA（未提供）。建议一并核对，因电流范围变更可能牵动其相关条目。

## 2-问题清单
问题编号 | 类型 | 严重度 | 问题描述 | 证据定位 | 指导书现值 | 工艺卡 V3.1（权威） | 图纸 Rev.C | 判定依据 | 建议修正值 | 关联历史异常 | 责任人 | 期限 | 状态
Q-01 | 依据过期 | 高 | 指导书引用图纸 Rev.A，现行为 Rev.C，跨两个版本 | SOP 首页"依据文件"栏 | Rev.A | — | Rev.C | 图纸台账：Rev.C 于2026-07-18 生效 | 更新至 Rev.C | — | 陈工 | 2026-08-05 | 待整改
Q-02 | 依据过期 | 高 | 指导书引用工艺卡 V2.9，现行为 V3.1 | SOP 首页"依据文件"栏 | V2.9 | V3.1 | — | 工艺卡台账：V3.1 于 2026-07-20 生效 | 更新至 V3.1 | — | 陈工 | 2026-08-05 | 待整改
Q-03 | 参数偏差 | 高 | OP60 焊接电流偏低 20A，低于权威值下限 | SOP 第3 步 / 工艺卡第 6 行 | 180 A | 200 A（190-210） | 200 A ±10 | 工艺卡V3.1 第 6 行；图纸 Rev.C 技术要求 3.2 | 200 A（190-210） | QA-0412 虚焊返修 5 件；QA-0508 虚焊返修 3 件 | 陈工 | 2026-08-05 | 待整改
Q-04 | 无量化值 | 高 | OP50 铆压扭矩写"适当"，无数值无公差 | SOP 第 2 步 | "扭矩适当" | 8 N·m（7.5-8.5） | 8 N·m ±0.5 | 图纸 Rev.C 新增 4.1 | 8 N·m（7.5-8.5） | QA-0603 螺母柱松动返工 3 件 | 陈工 | 2026-08-05 | 待整改
Q-05 | 参数偏差 | 中 | OP70 打磨等级严于图纸要求，造成过度打磨 | SOP 第 4 步 | 中等级 | 普通级 | 普通级（Rev.C 已放宽） | 图纸 Rev.C 技术要求 3.3 | 普通级 | CC-0620 客户抽检投诉"打磨过度、露底" | 陈工 | 2026-08-08 | 待整改
Q-06 | 栏位缺失 | 高 | 整份文件缺操作人员安全要求 | 全文 | 缺失 | — | — | 作业指导书须包含操作人员安全规则 | 补充焊接作业安全要求 6 条 | — | 陈工 | 2026-08-05 | 待整改
Q-07 | 栏位缺失 | 高 | OP60 异常处理栏空白，未写超范围时如何处置 | SOP 第 3 步 | 空白 | — | — | 异常处置须明确停机/隔离/通知人/复产条件 | 补充四步处置流程 | — | 陈工 | 2026-08-05 | 待整改
Q-08 | 栏位缺失 | 中 | 焊缝外观检查写了检查项但未写检验频次 | SOP 第 3 步质量栏 | 未写频次 | 每批首件+每2h抽1件 | — | 控制计划 CP-CAB02 第 6 行 | 外观全检；强度每批首件+每2h抽1件 | — | 陈工 | 2026-08-08 | 待整改
Q-09 | 栏位缺失 | 中 | 焊缝强度为关键特性，指导书未做醒目标注 | 全文 | 未标注 | — | SC 关键特性 | 关键特性须在文件中可识别 | 加▲符号并注明关键特性 | — | 陈工 | 2026-08-08 | 待整改
Q-10 | 栏位缺失 | 建议 | 量具未注校准有效期 | SOP 作业前准备栏 | 仅写"焊缝量规" | — | — | 量具须可追溯校准状态 | 补编号 GJ-118 及校准有效期 | — | 陈工 | 下版 | 建议

## 3-参数对照矩阵
工序 | 参数 | 图纸Rev.C | 工艺卡 V3.1 | 指导书 V2.4 | 控制计划 V2.2 | 检验规范 V1.3 | 链路是否一致 | 说明
OP60 | 焊接电流 | 200 A ±10 | 200 A（190-210） | 180 A | 监控 200±10 | 判定 190-210 | 否 | 指导书落后，须改；控制计划与检验规范已对齐
OP60 | 电弧电压 | 24 V（22-26） | 24 V（22-26） | 24 V | 24 V | — | 是
OP60 | 保护气流量 | — | 15 L/min | 15 L/min | — | — | 是
OP60 | 焊缝强度（SC） | 关键特性 | 关键特性 | 未标注 | 抽检 | 每批首件 | 否 | 指导书未标注关键特性，链路断在这里
OP50 | 铆压扭矩 | 8 N·m ±0.5 | 8 N·m（7.5-8.5） | "适当" | 8±0.5 | — | 否 | 指导书无量化值
OP70 | 打磨等级 | 普通级 | 普通级 | 中等级 | 普通级 | 普通级 | 否 | 仅指导书偏严