## 客户投诉单
客户质量投诉单 · 恒信精密机械
投诉单号 | CC-2026-0731 | 投诉日期 | 2026-07-31
客户名称 | 某主机厂 | 客户零件号 | HX-4412
我方产品编号 | P-CAB-02 | 产品名称 | 户外机柜
出货批号 | PB-260715-03 | 对应生产工单 | WO-26-0715
出货日期 | 2026-07-18 | 出货数量（台） | 120
客户检验数量（台） | 120 | 客户检出不良数（台） | 9
不良率 | 7.5%（9 / 120） | 发现环节 | 客户整机装配前来料全检
严重度判定 | L3 橙色升级 | 我方接收人 | 品质陈工
不良现象描述 | 箱体立柱与底板角焊缝开裂，开裂长度 8～15mm，部分件在装配受力后才显现开裂
客户要求 | ① 3 个工作日内提交 8D 报告；② 客户现场剩余 111 台由我方派员100% 复检；③ 不良 9 台退回换新
客户端不良明细（9 台）
序号 | 客户端序列号 | 开裂位置 | 开裂长度 / 照片编号
1 | HX4412-260718-007 | 左前立柱与底板角焊缝 | 12mm / P-01
2 | HX4412-260718-015 | 左前立柱与底板角焊缝 | 9mm / P-02
3 | HX4412-260718-023 | 右前立柱与底板角焊缝 | 15mm / P-03
4 | HX4412-260718-041 | 左后立柱与底板角焊缝 | 8mm / P-04
5 | HX4412-260718-056 | 右前立柱与底板角焊缝 | 13mm / P-05
6 | HX4412-260718-068 | 左前立柱与底板角焊缝 | 11mm / P-06
7 | HX4412-260718-079 | 右后立柱与底板角焊缝 | 10mm / P-07
8 | HX4412-260718-094 | 左前立柱与底板角焊缝 | 14mm / P-08
9 | HX4412-260718-113 | 右前立柱与底板角焊缝 | 9mm / P-09
备注：9 台不良全部集中在立柱与底板角焊缝，无其他部位不良；其余检验项（尺寸 / 涂层 / 功能）客户判定合格。